## Picoquant
| № | НЧ | А1, % | А2, % | А3, % | А4, % | Т1, нс | Т2, нс | Т3, нс | Т4, нс | Тср, (амп) нс | Тср, (инт) нс
Растворы | - | QDs AIS | 23 | 23 | 54 | 0 | 356 | 71 | 5 | 0 | 101 | 301
|  | QDs AIS/ZnS | 15 | 63 | 22 | 0 | 696 | 269 | 39 | 0 | 275 | 410
|  | QDs CdSe | 72 | 3 | 25 | 0 | 15 | 64 | 4.1 | 0 | 13.5 | 20
|  | QDs CdSe/ZnS | 73 | 3 | 24 | 0 | 15.1 | 65 | 4.3 | 0 | 13.8 | 20.4
|  | QDs CdSe/ZnS (red) | 6 | 63 | 31 | 0 | 56 | 18 | 3.7 | 0 | 15 | 25
|  | QDs CdTe (MPA) | 26 | 53 | 21 | 0 | 57 | 26 | 3.7 | 0 | 29 | 41.1
|  | QDs CdTe (TGA) | 13 | 65 | 22 | 0 | 58 | 21 | 3.8 | 0 | 22 | 33
|  | NPls CdSe | 22 | 38 | 40 | 0 | 28 | 6.2 | 0.916 | 0 | 8.9 | 21
|  | NPls CdSe/CdS | 83 | 2 | 15 | 0 | 1.99 | 65 | 8.8 | 0 | 4.09 | 21
|  | NPls CdSe (red) | 7 | 40 | 53 | 0 | 70 | 15 | 3.6 | 0 | 13 | 35
SiO2 1x | 23 | QDs AIS 1x | 38 | 47 | 15 | 0 | 138 | 14 | 527 | 0 | 140 | 359
| 25 | QDs AIS/ZnS 1x | 12 | 44 | 44 | 0 | 497 | 167 | 27 | 0 | 143 | 288
| 27 | QDs CdSe 1x | 74 | 1 | 25 | 0 | 2.47 | 58 | 9 | 0 | 4.5 | 11.3
| 29 | QDs CdSe/ZnS 1x | 4 | 34 | 62 | 0 | 57 | 12 | 2.61 | 0 | 8.02 | 22
| 31 | QDs CdSe/ZnS (red) 1x | 73 | 1 | 27 | 0 | 2.77 | 60 | 9.3 | 0 | 5.04 | 12.5
| 33 | QDs CdTe (MPA) 1x | 35 | 65 | 0 | 0 | 36 | 6 | 0 | 0 | 17 | 29
| 35 | QDs CdTe (TGA) 1x | 8 | 45 | 47 | 0 | 56 | 17 | 4.2 | 0 | 14 | 27
| 37 | NPls CdSe 1x | 17 | 40 | 43 | 0 | 64 | 12 | 2.4 | 0 | 17 | 46
| 39 | NPls CdSe/CdS 1x | 9 | 47 | 44 | 0 | 9.4 | 3.6 | 1.29 | 0 | 3.1 | 4.82
| 41 | NPls CdSe (red) 1x | 3 | 38 | 59 | 0 | 35 | 9 | 3.2 | 0 | 6.4 | 12
SiO2 2x | 24 | QDs AIS 2x | 25 | 36 | 39 | 0 | 382 | 105 | 12 | 0 | 137 | 292
| 26 | QDs AIS/ZnS 2x | 14 | 40 | 46 | 0 | 491 | 28 | 163 | 0 | 154 | 300
| 28 | QDs CdSe 2x | 36 | 1 | 63 | 0 | 10.8 | 61 | 3.6 | 0 | 6.96 | 14.4
| 30 | QDs CdSe/ZnS 2x | 12 | 55 | 33 | 0 | 46 | 15 | 4.1 | 0 | 16 | 26
| 32 | QDs CdSe/ZnS (red) 2x | 34 | 65 | 1 | 0 | 9.6 | 3.42 | 45 | 0 | 6.2 | 12
| 34 | QDs CdTe (MPA) 2x | 20 | 50 | 30 | 0 | 51 | 20 | 4.9 | 0 | 22 | 34
| 36 | QDs CdTe (TGA) 2x | 4 | 44 | 52 | 0 | 62 | 14 | 3.56 | 0 | 10.5 | 24
| 38 | NPls CdSe 2x | 9 | 38 | 53 | 0 | 76 | 15 | 3.1 | 0 | 15 | 44
| 40 | NPls CdSe/CdS 2x | 10 | 37 | 53 | 0 | 61 | 13 | 2.7 | 0 | 13 | 36
| 42 | NPls CdSe (red) 2x | 7 | 38 | 55 | 0 | 81 | 18 | 4.4 | 0 | 14.7 | 39
Osilla 1x | 12 | QDs AIS 1x | 20 | 30 | 50 | 0 | 372 | 96 | 7.2 | 0 | 108 | 286
| 3 | QDs AIS/ZnS 1x | 7 | 24 | 69 | 0 | 542 | 187 | 41 | 0 | 192 | 327
| 7 | QDs CdSe 1x | 44 | 53 | 3 | 0 | 10 | 3.5 | 39 | 0 | 7.3 | 12
| 15 | QDs CdSe/ZnS 1x | 5 | 40 | 55 | 0 | 47 | 11 | 2.96 | 0 | 8.39 | 19
| 18 | QDs CdSe/ZnS (red) 1x | 7 | 51 | 42 | 0 | 49 | 15 | 4.45 | 0 | 12.8 | 23
| 10 | QDs CdTe (MPA) 1x | 21 | 53 | 26 | 0 | 49 | 19 | 4.4 | 0 | 21.8 | 32.7
| 20 | QDs CdTe (TGA) 1x | 7 | 36 | 57 | 0 | 80 | 15 | 3 | 0 | 42 | 13
| 19 | NPls CdSe 1x | 4 | 21 | 75 | 0 | 85 | 17 | 0.87 | 0 | 6.5 | 38
| 11 | NPls CdSe/CdS 1x | 30 | 66 | 4 | 0 | 11 | 2 | 70 | 0 | 7.5 | 31
| 5 | NPls CdSe (red) 1x | 6 | 37 | 57 | 0 | 69 | 14 | 3.2 | 0 | 11 | 32
Osilla 2x | 9 | QDs AIS 2x | 23 | 36 | 41 | 0 | 363 | 94 | 10 | 0 | 121 | 275
| 4 | QDs AIS/ZnS 2x | 16 | 53 | 31 | 0 | 520 | 185 | 42 | 0 | 195 | 319
| 8 | QDs CdSe 2x | 2 | 57 | 40 | 0 | 46 | 3.54 | 10 | 0 | 7.3 | 14
| 14 | QDs CdSe/ZnS 2x | 40 | 1 | 17 | 41 | 4.57 | 67 | 14.3 | 1.33 | 5.79 | 18.9
| 21 | QDs CdSe/ZnS (red) 2x | 7 | 49 | 44 | 0 | 48 | 14 | 4.29 | 0 | 12.2 | 22
| 13 | QDs CdTe (MPA) 2x | 11 | 40 | 49 | 0 | 49 | 16 | 3.7 | 0 | 13.6 | 27
| 17 | QDs CdTe (TGA) 2x | 13 | 53 | 34 | 0 | 22 | 7.3 | 3 | 0 | 7.59 | 12
| 22 | NPls CdSe 2x | 9 | 38 | 52 | 0 | 54 | 12 | 2.5 | 0 | 11 | 30
| 16 | NPls CdSe/CdS 2x | 1 | 61 | 9 | 29 | 80 | 0.892 | 14 | 3.58 | 3.88 | 28
| 6 | NPls CdSe (red) 2x | 5 | 36 | 58 | 0 | 71 | 14 | 3.4 | 0 | 11 | 32

## Optical properties
Type | Name | PL max | FWHM | Diameter (nm) | Bandgap (PL max method) | Conduction band | Valence band | Bandgap (Tauc method) | Bandgap (QS size method)
Solution | QDs AIS | 650 | 138.9 | 7.2 | 1.90877 |  |  | 1.96 | -
| QDs AIS/ZnS | 600 | 153 | 14 | 2.06783 |  |  | 2.1 | -
| QDs CdSe | 575 | 41.2 | 3.52 | 2.15774 | -4.69 | -6.81 | - | 2.15774
| QDs CdSe/ZnS | 585 | 38.7 |  | 2.12086 |  |  | - | -
| QDs CdSe/ZnS (red) | 630 | 39.2 |  | 1.96937 |  |  | - | -
| QDs CdTe (MPA) | 680 | 64.5 |  | 1.82456 |  |  | - | -
| QDs CdTe (TGA) | 650 | 63.8 |  | 1.90877 |  |  | - | -
| NPls CdSe | 515 | 12.7 |  | 2.40913 |  |  | - | -
| NPls CdSe/CdS | 515 | 12.6 |  | 2.40913 |  |  | - | -
| NPls CdSe (red) | 610 | 25 |  | 2.03393 |  |  | - | -

## Keithley
| № обр. | Темновое измерение |  |  |  | Resistance change (%) |  | Световое измерение |  |  |  |  | Resistance change (%)
|  | Начальная точка | Начало отклика | Амплитуда 1 | Амплитуда 2 | Signal 1 | Signal 2 | Начальная точка | Конец темнового | ЛОС свет | Амплитуда 1 | Амплитуда 2 | Signal 1 | Signal 2
Osilla/AIS/ZnS 1x | 3 | 0.000509133 | 0.000521126 | -1.02317e-05 | -8.72079e-06 | -1.963383136 | -1.673451334 | 0.000511225 | 0.000521545 | 0.000538049 | -1.07565e-05 | -9.12276e-06 | -1.999167362 | -1.695525872
Osilla/AIS/ZnS 2x | 4 | 0.000605972 | 0.000578165 | -2.17951e-05 | -1.68552e-05 | -3.769702421 | -2.915292347 | 0.000609065 | 0.000574378 | 0.00061801 | -3.65879e-05 | -2.80392e-05 | -5.920276371 | -4.537013964
Osilla/NPls/CdSe/red/1x | 5 | 0.000705471 | 0.00071277 | -1.02338e-05 | -8.12047e-06 | -1.435778722 | -1.139283359 | 0.000731893 | 0.000732515 | 0.000759039 | -1.18081e-05 | -1.01942e-05 | -1.555664465 | -1.343040344
Osilla/NPls/CdSe/red/2x | 6 | 0.00145537 | 0.00147634 | -9.42683e-06 | -9.07434e-06 | -0.6385270331 | -0.6146510966 | 0.00142394 | 0.0014514 | 0.00148265 | -1.34719e-05 | -1.01669e-05 | -0.9086365629 | -0.6857248845
Osilla/QDs/CdSe/core/1x | 7 | 0.00142213 | 0.00145383 | -1.31715e-05 | -1.17613e-05 | -0.905986257 | -0.8089872956 | 0.00149153 | 0.00149898 | 0.00152276 | -1.28226e-05 | -1.29104e-05 | -0.842063096 | -0.8478289422
Osilla/QDs/CdSe/core/2x | 8 | 0.00183897 | 0.00184485 | -2.95615e-05 | -3.40162e-05 | -1.602379597 | -1.843846383 | 0.00182258 | 0.00182619 | 0.00187352 | -4.52603e-05 | -3.17563e-05 | -2.41578953 | -1.695007259
Osilla QDs AIS 2x | 9 | 0.00112 | 0.00113 | -1.06948e-05 | -9.83383e-06 | -0.9464424779 | -0.8702504425 | 0.00116 | 0.00116 | 0.00110636 | -8.56348e-06 | -9.28565e-06 | -0.774022922 | -0.8392973354
Osilla QDs CdTe (MPA) 1x | 10 | 0.00128 | 0.00131 | -1.45009e-05 | -1.29214e-05 | -1.106938931 | -0.9863664122 | 0.00136 | 0.00138 | 0.00141 | -1.55607e-05 | -1.80508e-05 | -1.103595745 | -1.280198582
Osilla NPls CdSe/CdS 1x | 11 | 0.00116 | 0.00121 | -1.10071e-05 | -9.92969e-06 | -0.909677686 | -0.8206355372 | 0.00128 | 0.00129 | 0.0013 | -1.16491e-05 | -1.18323e-05 | -0.8960846154 | -0.9101769231
Osilla/QDs/AIS 1x | 12 | 0.000468032 | 0.000478531 | -7.11648e-06 | -6.74549e-06 | -1.487151303 | -1.409624455 | 0.000464439 | 0.000473942 | 0.000473942 | -1.03966e-05 | -1.11226e-05 | -2.193643948 | -2.346827249
Osilla/QDs/CdTe(MPA) 2x | 13 | 0.0011455 | 0.00117003 | -5.18329e-06 | -4.7346e-06 | -0.4430048802 | -0.4046562909 | 0.00114355 | 0.0011621 | 0.00119125 | -4.58036e-06 | -4.06972e-06 | -0.3845003148 | -0.3416344176
Osilla NPls CdSe/CdS 2x | 14 | 0.00107 | 0.00112 | -1.02387e-05 | -8.43449e-06 | -0.9141696429 | -0.7530794643 | 0.00108 | 0.0011 | 0.00114 | -9.67636e-06 | -8.55963e-06 | -0.8488035088 | -0.7508447368
Osilla QDs CdSe/ZnS 1x | 15 | 0.00104 | 0.00108 | -8.42436e-06 | -7.25768e-06 | -0.7800333333 | -0.6720074074 | 0.00105 | 0.00107 | 0.00112 | -8.16066e-06 | -1.02351e-05 | -0.7286303571 | -0.9138482143
Osilla QDs CdSe/ZnS 2x | 16 | 0.000892856 | 0.000923005 | -9.04589e-06 | -6.83121e-06 | -0.9800477787 | -0.7401054165 | 0.0008965 | 0.000917128 | 0.000950419 | -1.11843e-05 | -1.00216e-05 | -1.176775717 | -1.0544402
Osilla/QDs/CdTe(TGA)/2x | 17 | 0.00119262 | 0.00121465 | -9.63324e-06 | -1.04945e-05 | -0.7930877207 | -0.8639937431 | 0.00118523 | 0.00120144 | 0.00123952 | -9.44957e-06 | -8.0056e-06 | -0.7623572028 | -0.6458629147
Osilla QDs CdSe/ZnS (red) 1x | 18 | 0.000914596 | 0.000981989 | 6.70608e-06 | 5.85951e-06 | 0.6829078533 | 0.59669813 | 0.000965164 | 0.00103 | 0.00108 | 4.67998e-06 | 4.18181e-06 | 0.4333314815 | 0.3872046296
Osilla NPls CdSe 1x | 19 | 0.00102 | 0.00105 | -7.2808e-06 | -5.78595e-06 | -0.6934095238 | -0.5510428571 | 0.00101 | 0.00103 | 0.00106 | -7.05231e-06 | -7.50899e-06 | -0.6653122642 | -0.708395283
Osilla QDs CdTe (TGA) 1x | 20 | 0.00039649 | 0.000387278 | -2.29971e-06 | -2.18903e-06 | -0.5938137462 | -0.5652347926 | 0.000390654 | 0.000380397 | 0.000400242 | -4.35043e-06 | -5.25727e-06 | -1.086949895 | -1.313522819
Osilla QDs CdSe/ZnS (red) 2x | 21 | 0.00112 | 0.00122 | 9.94346e-07 | 1.83396e-06 | 0.08150377049 | 0.1503245902 | 0.00125415 | 0.00126401 | 0.00125248 | -2.48817e-06 | -2.20125e-06 | -0.1986594596 | -0.1757513094
Osilla NPls CdSe 2x | 22 | 0.00135735 | 0.00142789 | -1.42337e-05 | -1.18853e-05 | -0.9968344901 | -0.8323680396 | 0.00136648 | 0.00140373 | 0.00144932 | -1.59468e-05 | -1.43653e-05 | -1.100295311 | -0.9911751718
rGO only |  | 0.00106989 | 0.00108692 | -3.13542e-06 | -2.68439e-06 | -0.2884683325 | -0.2469721783 | 0.00106369 | 0.00108023 | 0.00111958 | -4.44409e-06 | -5.11884e-06 | -0.3969426035 | -0.4572107397
[6 empty] | -0.2677202554 | [6 empty] | -0.4270766716
| Resistance change formula |  | https://doi.org/10.1038/s41598-019-45936-z
| IT plot | [8 empty] | IV plot
| y0 | A1 | t1 | A2 | t2 | A3 | t3 | Slope 1 | Slope 2 | y0_2 | A1_2 | t1_2
rGO3 | 0.000425262 | -3.21989e-06 | 0.91288 | -4.4574e-06 | 6.3846 | -1.14459e-05 | 71.45654 | 2.03851e-07 | 1.95613e-07 | -0.00201 | 0.00201 | -10.57653
rGO4 | 0.00108 | -9.36757e-06 | 0.77892 | -7.2099e-06 | 7.76319 | -4.61714e-05 | 152.01992 | 5.30739e-07 | 4.84713e-07 | -0.0053 | 0.00529 | -11.28578
rGO5 | 0.000721922 | -8.03434e-06 | 1.32819 | -8.43632e-06 | 10.96732 | -1.30124e-05 | 116.65331 | 4.45288e-07 | 4.81024e-07 | -0.0023 | 0.00229 | -7.41306
rGO6 | 0.00139 | -1.01572e-05 | 0.81266 | -1.28005e-05 | 6.22716 | -2.32892e-05 | 95.87123 | 4.92959e-07 | 5.366e-07 | -0.00768 | 0.00766 | -12.19345
rGO7 | 0.00153 | -7.26674e-06 | 0.92711 | -3.96466e-05 | 140.38657 | -8.78437e-06 | 8.78945 | 5.319e-07 | 5.20171e-07 | -0.013 | 0.01299 | -18.43232
rGO8 | 0.00133 | -9.6343e-06 | 0.88672 | -9.94289e-06 | 6.87344 | -3.33437e-05 | 135.013 | 3.70027e-07 | 3.17635e-07 | -0.00882 | 0.00881 | -14.71472
rGO9 | 6.41879e-05 | -5.81655e-06 | 0.94172 | -5.09336e-05 | 180.23019 | -7.40748e-06 | 9.54578 | 3.96054e-07 | 4.18483e-07 | -0.00866 | 0.00866 | -17.70354
rGO10 | 0.00139 | -5.61722e-06 | 0.85687 | -1.27251e-05 | 12.37973 | -5.98904e-05 | 180.11702 | 4.91652e-07 | 4.07069e-07 | -0.01027 | 0.01027 | -16.33385
rGO11 | 0.00126 | -1.13464e-05 | 0.50085 | -3.94549e-06 | 7.41967 | -5.75025e-05 | 221.6563 | 6.93132e-07 | 6.52344e-07 | -0.0054 | 0.00539 | -10.40026
rGO12 | 0.000895751 | -2.47591e-06 | 1.1576 | -1.63263e-06 | 9.72206 | -2.08412e-05 | 138.82409 | 6.7798e-07 | 6.18597e-07 | -0.00448 | 0.00448 | -11.42908
rGO13 | 0.00123 | -5.33258e-06 | 2.79066 | -5.13546e-06 | 24.67356 | -5.3278e-05 | 314.03113 | 4.55491e-07 | 4.22673e-07 | -0.0081 | 0.00809 | -14.53751
rGO14 | 0.0011 | -7.82373e-06 | 0.7327 | -3.47282e-05 | 121.55166 | -6.56763e-06 | 7.03306 | 4.72654e-07 | 4.41609e-07 | -0.00522 | 0.00522 | -10.91689
rGO15 | 0.00114 | -5.06673e-06 | 0.61922 | -6.35928e-06 | 7.55443 | -1.89514e-05 | 120.16484 | 7.99746e-07 | 7.5221e-07 | -0.00655 | 0.00654 | -12.72954
rGO16 | 0.00117 | -4.79378e-06 | 1.66621 | -3.86571e-06 | 16.61427 | -0.000147467 | 4438.56479 | 9.8134e-07 | 8.91669e-07 | -0.00611 | 0.00611 | -12.94136
rGO17 | 0.00132 | -5.8452e-06 | 0.9405 | -6.95842e-06 | 8.6857 | -2.62229e-05 | 112.44167 | 4.68047e-07 | 4.89798e-07 | -0.00904 | 0.00904 | -14.85625
rGO18 | 0.00115 | -4.86708e-06 | 0.96578 | -1.84471e-05 | 24.12885 | -0.000180444 | 152.94786 | 9.99238e-07 | 7.67358e-07 | -0.00413 | 0.00413 | -9.61664
rGO19 | 0.00123 | -6.58753e-06 | 2.51075 | -5.97421e-06 | 118.51915 | -6.04209e-06 | 118.99684 | 6.04391e-07 | 5.63451e-07 | -0.01101 | 0.011 | -19.00676
rGO20 | 0.000549094 | -3.27543e-06 | 95.13456 | -3.27489e-06 | 95.12403 | -3.25327e-06 | 95.09652 | 4.57771e-07 | 4.29258e-07 | -0.00149 | 0.00147 | -6.15374
rGO21 | 0.00122 | -3.21828e-06 | 0.77272 | -4.69182e-06 | 5.93437 | -4.211e-06 | 39.1932 | 2.51217e-07 | 2.57232e-07 | -0.01028 | 0.01028 | -17.88526
rGO22 | 0.00152 | -5.48146e-06 | 0.52478 | -2.28958e-05 | 113.66232 | -5.28638e-06 | 4.89773 | 2.28937e-07 | 2.26369e-07 | -0.01579 | 0.01578 | -22.18415
rGO23 | 0.00101 | -8.17165e-06 | 0.91267 | -2.58183e-05 | 89.23245 | -7.14919e-06 | 8.80865 | -5.58926e-07 | -3.22705e-07 | -0.0049 | 0.00488 | -10.95384

## Сводная таблица дескрипторов
|  | (1- темновое, 2 - световое) | Keithley | [15 empty] | Picoquant | [9 empty] | Optical properties | [5 empty] | Resistance change (%)
№ образца | Структура | Измерение | Начальная точка | Начало отклика | Амплитуда 1 | Амплитуда 2 | y0 | A1 | t1 | A2 | t2 | A3 | t3 | Slope 1 | Slope 2 | y0_2 | A1_2 | t1_2 | А1, % | А2, % | А3, % | А4, % | Т1, нс | Т2, нс | Т3, нс | Т4, нс | Тср, (амп) нс | Тср, (инт) нс | PL max, нм | FWHM, нм | Bandgap, эВ | Conduction band, эВ | Valence band, эВ | Конец темнового | Signal 1 | Signal 2 | Average responce, %
3 | Osilla QDs AIS/ZnS 1x | 1 | 0.000509133 | 0.000521126 | -1.02317e-05 | -8.72079e-06 | 0.000425262 | -3.21989e-06 | 0.91288 | -4.4574e-06 | 6.3846 | -1.14459e-05 | 71.45654 | 2.03851e-07 | 1.95613e-07 | -0.00201 | 0.00201 | -10.57653 | 7 | 24 | 69 | 0 | 542 | 187 | 41 | 0 | 192 | 327 | 600 | 153 | 2.06783 |  |  | 0.000519453 | -1.963383136 | -1.673451334 | -1.818417235
4 | Osilla QDs AIS/ZnS 2x | 1 | 0.000605972 | 0.000578165 | -2.17951e-05 | -1.68552e-05 | 0.00108 | -9.36757e-06 | 0.77892 | -7.2099e-06 | 7.76319 | -4.61714e-05 | 152.01992 | 5.30739e-07 | 4.84713e-07 | -0.0053 | 0.00529 | -11.28578 | 16 | 53 | 31 | 0 | 520 | 185 | 42 | 0 | 195 | 319 | 600 | 153 | 2.06783 |  |  | 0.000571285 | -3.769702421 | -2.915292347 | -3.342497384
5 | Osilla NPls CdSe (red) 1x | 1 | 0.000705471 | 0.00071277 | -1.02338e-05 | -8.12047e-06 | 0.000721922 | -8.03434e-06 | 1.32819 | -8.43632e-06 | 10.96732 | -1.30124e-05 | 116.65331 | 4.45288e-07 | 4.81024e-07 | -0.0023 | 0.00229 | -7.41306 | 6 | 37 | 57 | 0 | 69 | 14 | 3.2 | 0 | 11 | 32 | 610 | 25 | 2.03393 |  |  | 0.000706093 | -1.435778722 | -1.139283359 | -1.287531041
6 | Osilla NPls CdSe (red) 2x | 1 | 0.00145537 | 0.00147634 | -9.42683e-06 | -9.07434e-06 | 0.00139 | -1.01572e-05 | 0.81266 | -1.28005e-05 | 6.22716 | -2.32892e-05 | 95.87123 | 4.92959e-07 | 5.366e-07 | -0.00768 | 0.00766 | -12.19345 | 5 | 36 | 58 | 0 | 71 | 14 | 3.4 | 0 | 11 | 32 | 610 | 25 | 2.03393 |  |  | 0.00148283 | -0.6385270331 | -0.6146510966 | -0.6265890648
7 | Osilla QDs CdSe 1x | 1 | 0.00142213 | 0.00145383 | -1.31715e-05 | -1.17613e-05 | 0.00153 | -7.26674e-06 | 0.92711 | -3.96466e-05 | 140.38657 | -8.78437e-06 | 8.78945 | 5.319e-07 | 5.20171e-07 | -0.013 | 0.01299 | -18.43232 | 44 | 53 | 3 | 0 | 10 | 3.5 | 39 | 0 | 7.3 | 12 | 575 | 41.2 | 2.15774 | -4.69 | -6.81 | 0.00142958 | -0.905986257 | -0.8089872956 | -0.8574867763
8 | Osilla QDs CdSe 2x | 1 | 0.00183897 | 0.00184485 | -2.95615e-05 | -3.40162e-05 | 0.00133 | -9.6343e-06 | 0.88672 | -9.94289e-06 | 6.87344 | -3.33437e-05 | 135.013 | 3.70027e-07 | 3.17635e-07 | -0.00882 | 0.00881 | -14.71472 | 2 | 57 | 40 | 0 | 46 | 3.54 | 10 | 0 | 7.3 | 14 | 575 | 41.2 | 2.15774 | -4.69 | -6.81 | 0.00184258 | -1.602379597 | -1.843846383 | -1.72311299
9 | Osilla QDs AIS 2x | 1 | 0.00112 | 0.00113 | -1.06948e-05 | -9.83383e-06 | 6.41879e-05 | -5.81655e-06 | 0.94172 | -5.09336e-05 | 180.23019 | -7.40748e-06 | 9.54578 | 3.96054e-07 | 4.18483e-07 | -0.00866 | 0.00866 | -17.70354 | 23 | 36 | 41 | 0 | 363 | 94 | 10 | 0 | 121 | 275 | 650 | 138.9 | 1.90877 |  |  | 0.00112 | -0.9464424779 | -0.8702504425 | -0.9083464602
10 | Osilla QDs CdTe (MPA) 1x | 1 | 0.00128 | 0.00131 | -1.45009e-05 | -1.29214e-05 | 0.00139 | -5.61722e-06 | 0.85687 | -1.27251e-05 | 12.37973 | -5.98904e-05 | 180.11702 | 4.91652e-07 | 4.07069e-07 | -0.01027 | 0.01027 | -16.33385 | 21 | 53 | 26 | 0 | 49 | 19 | 4.4 | 0 | 21.8 | 32.7 | 680 | 64.5 | 1.82456 |  |  | 0.0013 | -1.106938931 | -0.9863664122 | -1.046652672
11 | Osilla NPls CdSe/CdS 1x | 1 | 0.00116 | 0.00121 | -1.10071e-05 | -9.92969e-06 | 0.00126 | -1.13464e-05 | 0.50085 | -3.94549e-06 | 7.41967 | -5.75025e-05 | 221.6563 | 6.93132e-07 | 6.52344e-07 | -0.0054 | 0.00539 | -10.40026 | 30 | 66 | 4 | 0 | 11 | 2 | 70 | 0 | 7.5 | 31 | 515 | 12.6 | 2.40913 |  |  | 0.00117 | -0.909677686 | -0.8206355372 | -0.8651566116
12 | Osilla QDs AIS 1x | 1 | 0.000468032 | 0.000478531 | -7.11648e-06 | -6.74549e-06 | 0.000895751 | -2.47591e-06 | 1.1576 | -1.63263e-06 | 9.72206 | -2.08412e-05 | 138.82409 | 6.7798e-07 | 6.18597e-07 | -0.00448 | 0.00448 | -11.42908 | 20 | 30 | 50 | 0 | 372 | 96 | 7.2 | 0 | 108 | 286 | 650 | 138.9 | 1.90877 |  |  | 0.000477535 | -1.487151303 | -1.409624455 | -1.448387879
13 | Osilla QDs CdTe (MPA) 2x | 1 | 0.0011455 | 0.00117003 | -5.18329e-06 | -4.7346e-06 | 0.00123 | -5.33258e-06 | 2.79066 | -5.13546e-06 | 24.67356 | -5.3278e-05 | 314.03113 | 4.55491e-07 | 4.22673e-07 | -0.0081 | 0.00809 | -14.53751 | 11 | 40 | 49 | 0 | 49 | 16 | 3.7 | 0 | 13.6 | 27 | 680 | 64.5 | 1.82456 |  |  | 0.00116405 | -0.4430048802 | -0.4046562909 | -0.4238305855
14 | Osilla QDs CdSe/ZnS 2x | 1 | 0.00107 | 0.00112 | -1.02387e-05 | -8.43449e-06 | 0.0011 | -7.82373e-06 | 0.7327 | -3.47282e-05 | 121.55166 | -6.56763e-06 | 7.03306 | 4.72654e-07 | 4.41609e-07 | -0.00522 | 0.00522 | -10.91689 | 40 | 1 | 17 | 41 | 4.57 | 67 | 14.3 | 1.33 | 5.79 | 18.9 | 585 | 38.7 | 2.12086 |  |  | 0.00109 | -0.9141696429 | -0.7530794643 | -0.8336245536
15 | Osilla QDs CdSe/ZnS 1x | 1 | 0.00104 | 0.00108 | -8.42436e-06 | -7.25768e-06 | 0.00114 | -5.06673e-06 | 0.61922 | -6.35928e-06 | 7.55443 | -1.89514e-05 | 120.16484 | 7.99746e-07 | 7.5221e-07 | -0.00655 | 0.00654 | -12.72954 | 5 | 40 | 55 | 0 | 47 | 11 | 2.96 | 0 | 8.39 | 19 | 585 | 38.7 | 2.12086 |  |  | 0.00106 | -0.7800333333 | -0.6720074074 | -0.7260203704
16 | Osilla NPls CdSe/CdS 2x | 1 | 0.000892856 | 0.000923005 | -9.04589e-06 | -6.83121e-06 | 0.00117 | -4.79378e-06 | 1.66621 | -3.86571e-06 | 16.61427 | -0.000147467 | 4438.56479 | 9.8134e-07 | 8.91669e-07 | -0.00611 | 0.00611 | -12.94136 | 1 | 61 | 9 | 29 | 80 | 0.892 | 14 | 3.58 | 3.88 | 28 | 515 | 12.6 | 2.40913 |  |  | 0.000913484 | -0.9800477787 | -0.7401054165 | -0.8600765976
17 | Osilla QDs CdTe (TGA) 2x | 1 | 0.00119262 | 0.00121465 | -9.63324e-06 | -1.04945e-05 | 0.00132 | -5.8452e-06 | 0.9405 | -6.95842e-06 | 8.6857 | -2.62229e-05 | 112.44167 | 4.68047e-07 | 4.89798e-07 | -0.00904 | 0.00904 | -14.85625 | 13 | 53 | 34 | 0 | 22 | 7.3 | 3 | 0 | 7.59 | 12 | 650 | 63.8 | 1.90877 |  |  | 0.00120883 | -0.7930877207 | -0.8639937431 | -0.8285407319
18 | Osilla QDs CdSe/ZnS (red) 1x | 1 | 0.000914596 | 0.000981989 | 6.70608e-06 | 5.85951e-06 | 0.00115 | -4.86708e-06 | 0.96578 | -1.84471e-05 | 24.12885 | -0.000180444 | 152.94786 | 9.99238e-07 | 7.67358e-07 | -0.00413 | 0.00413 | -9.61664 | 7 | 51 | 42 | 0 | 49 | 15 | 4.45 | 0 | 12.8 | 23 | 630 | 39.2 | 1.96937 |  |  | 0.000979432 | 0.6829078533 | 0.59669813 | 0.6398029917
19 | Osilla NPls CdSe 1x | 1 | 0.00102 | 0.00105 | -7.2808e-06 | -5.78595e-06 | 0.00123 | -6.58753e-06 | 2.51075 | -5.97421e-06 | 118.51915 | -6.04209e-06 | 118.99684 | 6.04391e-07 | 5.63451e-07 | -0.01101 | 0.011 | -19.00676 | 4 | 21 | 75 | 0 | 85 | 17 | 0.87 | 0 | 6.5 | 38 | 515 | 12.7 | 2.40913 |  |  | 0.00104 | -0.6934095238 | -0.5510428571 | -0.6222261905
20 | Osilla QDs CdTe (TGA) 1x | 1 | 0.00039649 | 0.000387278 | -2.29971e-06 | -2.18903e-06 | 0.000549094 | -3.27543e-06 | 95.13456 | -3.27489e-06 | 95.12403 | -3.25327e-06 | 95.09652 | 4.57771e-07 | 4.29258e-07 | -0.00149 | 0.00147 | -6.15374 | 7 | 36 | 57 | 0 | 80 | 15 | 3 | 0 | 42 | 13 | 650 | 63.8 | 1.90877 |  |  | 0.000386233 | -0.5938137462 | -0.5652347926 | -0.5795242694
21 | Osilla QDs CdSe/ZnS (red) 2x | 1 | 0.00112 | 0.00122 | 9.94346e-07 | 1.83396e-06 | 0.00122 | -3.21828e-06 | 0.77272 | -4.69182e-06 | 5.93437 | -4.211e-06 | 39.1932 | 2.51217e-07 | 2.57232e-07 | -0.01028 | 0.01028 | -17.88526 | 7 | 49 | 44 | 0 | 48 | 14 | 4.29 | 0 | 12.2 | 22 | 630 | 39.2 | 1.96937 |  |  | 0.00112986 | 0.08150377049 | 0.1503245902 | 0.1159141803
22 | Osilla NPls CdSe 2x | 1 | 0.00135735 | 0.00142789 | -1.42337e-05 | -1.18853e-05 | 0.00152 | -5.48146e-06 | 0.52478 | -2.28958e-05 | 113.66232 | -5.28638e-06 | 4.89773 | 2.28937e-07 | 2.26369e-07 | -0.01579 | 0.01578 | -22.18415 | 9 | 38 | 52 | 0 | 54 | 12 | 2.5 | 0 | 11 | 30 | 515 | 12.7 | 2.40913 |  |  | 0.0013946 | -0.9968344901 | -0.8323680396 | -0.9146012648
23 | Osilla QDs AIS/ZnS 1x | 2 | 0.000511225 | 0.000538049 | -1.07565e-05 | -9.12276e-06 | 0.000425262 | -3.21989e-06 | 0.91288 | -4.4574e-06 | 6.3846 | -1.14459e-05 | 71.45654 | 2.03851e-07 | 1.95613e-07 | -0.00201 | 0.00201 | -10.57653 | 7 | 24 | 69 | 0 | 542 | 187 | 41 | 0 | 192 | 327 | 600 | 153 | 2.06783 |  |  | 0.000521545 | -1.999167362 | -1.695525872 | -1.847346617
24 | Osilla QDs AIS/ZnS 2x | 2 | 0.000609065 | 0.00061801 | -3.65879e-05 | -2.80392e-05 | 0.00108 | -9.36757e-06 | 0.77892 | -7.2099e-06 | 7.76319 | -4.61714e-05 | 152.01992 | 5.30739e-07 | 4.84713e-07 | -0.0053 | 0.00529 | -11.28578 | 16 | 53 | 31 | 0 | 520 | 185 | 42 | 0 | 195 | 319 | 600 | 153 | 2.06783 |  |  | 0.000574378 | -5.920276371 | -4.537013964 | -5.228645168
25 | Osilla NPls CdSe (red) 1x | 2 | 0.000731893 | 0.000759039 | -1.18081e-05 | -1.01942e-05 | 0.000721922 | -8.03434e-06 | 1.32819 | -8.43632e-06 | 10.96732 | -1.30124e-05 | 116.65331 | 4.45288e-07 | 4.81024e-07 | -0.0023 | 0.00229 | -7.41306 | 6 | 37 | 57 | 0 | 69 | 14 | 3.2 | 0 | 11 | 32 | 610 | 25 | 2.03393 |  |  | 0.000732515 | -1.555664465 | -1.343040344 | -1.449352405
26 | Osilla NPls CdSe (red) 2x | 2 | 0.00142394 | 0.00148265 | -1.34719e-05 | -1.01669e-05 | 0.00139 | -1.01572e-05 | 0.81266 | -1.28005e-05 | 6.22716 | -2.32892e-05 | 95.87123 | 4.92959e-07 | 5.366e-07 | -0.00768 | 0.00766 | -12.19345 | 5 | 36 | 58 | 0 | 71 | 14 | 3.4 | 0 | 11 | 32 | 610 | 25 | 2.03393 |  |  | 0.0014514 | -0.9086365629 | -0.6857248845 | -0.7971807237
27 | Osilla QDs CdSe 1x | 2 | 0.00149153 | 0.00152276 | -1.28226e-05 | -1.29104e-05 | 0.00153 | -7.26674e-06 | 0.92711 | -3.96466e-05 | 140.38657 | -8.78437e-06 | 8.78945 | 5.319e-07 | 5.20171e-07 | -0.013 | 0.01299 | -18.43232 | 44 | 53 | 3 | 0 | 10 | 3.5 | 39 | 0 | 7.3 | 12 | 575 | 41.2 | 2.15774 |  |  | 0.00149898 | -0.842063096 | -0.8478289422 | -0.8449460191
28 | Osilla QDs CdSe 2x | 2 | 0.00182258 | 0.00187352 | -4.52603e-05 | -3.17563e-05 | 0.00133 | -9.6343e-06 | 0.88672 | -9.94289e-06 | 6.87344 | -3.33437e-05 | 135.013 | 3.70027e-07 | 3.17635e-07 | -0.00882 | 0.00881 | -14.71472 | 2 | 57 | 40 | 0 | 46 | 3.54 | 10 | 0 | 7.3 | 14 | 575 | 41.2 | 2.15774 |  |  | 0.00182619 | -2.41578953 | -1.695007259 | -2.055398394
29 | Osilla QDs AIS 2x | 2 | 0.00116 | 0.00110636 | -8.56348e-06 | -9.28565e-06 | 6.41879e-05 | -5.81655e-06 | 0.94172 | -5.09336e-05 | 180.23019 | -7.40748e-06 | 9.54578 | 3.96054e-07 | 4.18483e-07 | -0.00866 | 0.00866 | -17.70354 | 23 | 36 | 41 | 0 | 363 | 94 | 10 | 0 | 121 | 275 | 650 | 138.9 | 1.90877 |  |  | 0.00116 | -0.774022922 | -0.8392973354 | -0.8066601287
30 | Osilla QDs CdTe (MPA) 1x | 2 | 0.00136 | 0.00141 | -1.55607e-05 | -1.80508e-05 | 0.00139 | -5.61722e-06 | 0.85687 | -1.27251e-05 | 12.37973 | -5.98904e-05 | 180.11702 | 4.91652e-07 | 4.07069e-07 | -0.01027 | 0.01027 | -16.33385 | 21 | 53 | 26 | 0 | 49 | 19 | 4.4 | 0 | 21.8 | 32.7 | 680 | 64.5 | 1.82456 |  |  | 0.00138 | -1.103595745 | -1.280198582 | -1.191897163
31 | Osilla NPls CdSe/CdS 1x | 2 | 0.00128 | 0.0013 | -1.16491e-05 | -1.18323e-05 | 0.00126 | -1.13464e-05 | 0.50085 | -3.94549e-06 | 7.41967 | -5.75025e-05 | 221.6563 | 6.93132e-07 | 6.52344e-07 | -0.0054 | 0.00539 | -10.40026 | 30 | 66 | 4 | 0 | 11 | 2 | 70 | 0 | 7.5 | 31 | 515 | 12.6 | 2.40913 |  |  | 0.00129 | -0.8960846154 | -0.9101769231 | -0.9031307692
32 | Osilla QDs AIS 1x | 2 | 0.000464439 | 0.000473942 | -1.03966e-05 | -1.11226e-05 | 0.000895751 | -2.47591e-06 | 1.1576 | -1.63263e-06 | 9.72206 | -2.08412e-05 | 138.82409 | 6.7798e-07 | 6.18597e-07 | -0.00448 | 0.00448 | -11.42908 | 20 | 30 | 50 | 0 | 372 | 96 | 7.2 | 0 | 108 | 286 | 650 | 138.9 | 1.90877 |  |  | 0.000473942 | -2.193643948 | -2.346827249 | -2.270235598
33 | Osilla QDs CdTe (MPA) 2x | 2 | 0.00114355 | 0.00119125 | -4.58036e-06 | -4.06972e-06 | 0.00123 | -5.33258e-06 | 2.79066 | -5.13546e-06 | 24.67356 | -5.3278e-05 | 314.03113 | 4.55491e-07 | 4.22673e-07 | -0.0081 | 0.00809 | -14.53751 | 11 | 40 | 49 | 0 | 49 | 16 | 3.7 | 0 | 13.6 | 27 | 680 | 64.5 | 1.82456 |  |  | 0.0011621 | -0.3845003148 | -0.3416344176 | -0.3630673662
34 | Osilla QDs CdSe/ZnS 2x | 2 | 0.00108 | 0.00114 | -9.67636e-06 | -8.55963e-06 | 0.0011 | -7.82373e-06 | 0.7327 | -3.47282e-05 | 121.55166 | -6.56763e-06 | 7.03306 | 4.72654e-07 | 4.41609e-07 | -0.00522 | 0.00522 | -10.91689 | 40 | 1 | 17 | 41 | 4.57 | 67 | 14.3 | 1.33 | 5.79 | 18.9 | 585 | 38.7 | 2.12086 |  |  | 0.0011 | -0.8488035088 | -0.7508447368 | -0.7998241228
35 | Osilla QDs CdSe/ZnS 1x | 2 | 0.00105 | 0.00112 | -8.16066e-06 | -1.02351e-05 | 0.00114 | -5.06673e-06 | 0.61922 | -6.35928e-06 | 7.55443 | -1.89514e-05 | 120.16484 | 7.99746e-07 | 7.5221e-07 | -0.00655 | 0.00654 | -12.72954 | 5 | 40 | 55 | 0 | 47 | 11 | 2.96 | 0 | 8.39 | 19 | 585 | 38.7 | 2.12086 |  |  | 0.00107 | -0.7286303571 | -0.9138482143 | -0.8212392857
36 | Osilla NPls CdSe/CdS 2x | 2 | 0.0008965 | 0.000950419 | -1.11843e-05 | -1.00216e-05 | 0.00117 | -4.79378e-06 | 1.66621 | -3.86571e-06 | 16.61427 | -0.000147467 | 4438.56479 | 9.8134e-07 | 8.91669e-07 | -0.00611 | 0.00611 | -12.94136 | 1 | 61 | 9 | 29 | 80 | 0.892 | 14 | 3.58 | 3.88 | 28 | 515 | 12.6 | 2.40913 |  |  | 0.000917128 | -1.176775717 | -1.0544402 | -1.115607958
37 | Osilla QDs CdTe (TGA) 2x | 2 | 0.00118523 | 0.00123952 | -9.44957e-06 | -8.0056e-06 | 0.00132 | -5.8452e-06 | 0.9405 | -6.95842e-06 | 8.6857 | -2.62229e-05 | 112.44167 | 4.68047e-07 | 4.89798e-07 | -0.00904 | 0.00904 | -14.85625 | 13 | 53 | 34 | 0 | 22 | 7.3 | 3 | 0 | 7.59 | 12 | 650 | 63.8 | 1.90877 |  |  | 0.00120144 | -0.7623572028 | -0.6458629147 | -0.7041100587
38 | Osilla QDs CdSe/ZnS (red) 1x | 2 | 0.000965164 | 0.00108 | 4.67998e-06 | 4.18181e-06 | 0.00115 | -4.86708e-06 | 0.96578 | -1.84471e-05 | 24.12885 | -0.000180444 | 152.94786 | 9.99238e-07 | 7.67358e-07 | -0.00413 | 0.00413 | -9.61664 | 7 | 51 | 42 | 0 | 49 | 15 | 4.45 | 0 | 12.8 | 23 | 630 | 39.2 | 1.96937 |  |  | 0.00103 | 0.4333314815 | 0.3872046296 | 0.4102680556
39 | Osilla NPls CdSe 1x | 2 | 0.00101 | 0.00106 | -7.05231e-06 | -7.50899e-06 | 0.00123 | -6.58753e-06 | 2.51075 | -5.97421e-06 | 118.51915 | -6.04209e-06 | 118.99684 | 6.04391e-07 | 5.63451e-07 | -0.01101 | 0.011 | -19.00676 | 4 | 21 | 75 | 0 | 85 | 17 | 0.87 | 0 | 6.5 | 38 | 515 | 12.7 | 2.40913 |  |  | 0.00103 | -0.6653122642 | -0.708395283 | -0.6868537736
40 | Osilla QDs CdTe (TGA) 1x | 2 | 0.000390654 | 0.000400242 | -4.35043e-06 | -5.25727e-06 | 0.000549094 | -3.27543e-06 | 95.13456 | -3.27489e-06 | 95.12403 | -3.25327e-06 | 95.09652 | 4.57771e-07 | 4.29258e-07 | -0.00149 | 0.00147 | -6.15374 | 7 | 36 | 57 | 0 | 80 | 15 | 3 | 0 | 42 | 13 | 650 | 63.8 | 1.90877 |  |  | 0.000380397 | -1.086949895 | -1.313522819 | -1.200236357
41 | Osilla QDs CdSe/ZnS (red) 2x | 2 | 0.00125415 | 0.00125248 | -2.48817e-06 | -2.20125e-06 | 0.00122 | -3.21828e-06 | 0.77272 | -4.69182e-06 | 5.93437 | -4.211e-06 | 39.1932 | 2.51217e-07 | 2.57232e-07 | -0.01028 | 0.01028 | -17.88526 | 7 | 49 | 44 | 0 | 48 | 14 | 4.29 | 0 | 12.2 | 22 | 630 | 39.2 | 1.96937 |  |  | 0.00126401 | -0.1986594596 | -0.1757513094 | -0.1872053845
42 | Osilla NPls CdSe 2x | 2 | 0.00136648 | 0.00144932 | -1.59468e-05 | -1.43653e-05 | 0.00152 | -5.48146e-06 | 0.52478 | -2.28958e-05 | 113.66232 | -5.28638e-06 | 4.89773 | 2.28937e-07 | 2.26369e-07 | -0.01579 | 0.01578 | -22.18415 | 9 | 38 | 52 | 0 | 54 | 12 | 2.5 | 0 | 11 | 30 | 515 | 12.7 | 2.40913 |  |  | 0.00140373 | -1.100295311 | -0.9911751718 | -1.045735241